## ÄÏº£´óÈÝÁ¿·çµçÓÃ¸ßÐÔÄÜºñ°å¿ª·¢¼
附件1：
成果名称： | 南海大容量风电用高性能厚板开发及用户解决方案研究
登记日期： | 2022-07-13
完成单位： | 宝钢湛江钢铁有限公司
完成人员： | 刘自成,钟武波,胡战,刘斌,黄传清,孙震
研究起止日期： | 2019-04-01至2021-04-01
主要应用行业： | 制造业
高新技术领域： | 先进制造
评价单位： | 宝钢湛江钢铁有限公司
评价日期： | 2022-06-16
成果简介： | 项目采用国际先进的高性能钢板设计理念，以低碳(≤0.09%)-中Mn-(Nb+V+Ti+Al等)微合金化成分体系为基础，匹配以Cu、Ni或Cr、Mo低合金化，通过控制元素间关系及轧制工艺，结合厚板超快冷TMCP工艺技术，控制钢种软相（铁素体）和硬相（贝氏体等）的大小、形态、尺寸及分布等，适度细化晶粒，开发低成本、高强度、高韧性及优良焊接性、止裂与疲劳性能优异的高性能屈服强度355/460MPa级别系列海上风电用钢。成功地避开新日铁、JFE及德国迪林根等国际一流钢厂相关专利技术壁垒，形成了具有宝钢特色的高性能厚板核心制造技术，提升了宝钢厚板核心竞争力。 （1）创建了以低碳贝氏体+铁素体为基体的高性能风电用厚板钢显微组织体系，成功地解决了低碳当量、低成本及大热输入焊接性与高强度、高温热调直性、高韧性、优异抗裂止裂特性、抗疲劳特性及热调直后强度急剧衰减在成分设计、TMCP工艺设计上相互冲突、很难调和的关键技术矛盾，攻克了风电用厚板制造、应用难题。成分组合设计技术，YP355~YP420钢板采用(%C)×[(%Ceq)+4.67(%Si)+10.07(%P）+5.23(%Mn)×(%S)]≤0.092，(%Als)/[(%N）-0.292(%Ti)]≥19且Ti/N在1.5～2.3之间，YP460钢板(%C)×[1+1.72(%Mn)+6.17（%Si）^0.5+11.36（%P）^0.5]≤0.52，改善大热输入焊接热影响区低温韧性与止裂特性，使我国风电用钢焊接热输入由＜50KJ/cm提升至≥100KJ/cm。 （2）发明了以贝氏体+铁素体为基体的厚规格钢板中温复相组织调控技术，生产出高强度、高韧性、高止裂钢板最大厚度达到124mm，并实现工程应用，钢板各向性能均匀性优异。中温相变组织调控技术，YP355钢板3.5×0.001≤{(Ar3-30℃)×[(%C)+(%Mn)/6+(%Nb)/1.7]×V冷速]}/(^1.8×T停冷)≤0.0076，YP460钢板[T开轧×1.4×(%Ceq)×V冷速]/(ξ×T停冷)≥0.105：形成均匀细小铁素体+弥散分布的下贝氏体复相组织，钢板疲劳应力门槛值提高20%(与同牌号正火态钢板相比)。 （3）实现了焊接关键技术突破，钢板对手工电弧焊、富氩混合气体保护焊、埋弧焊四种焊接方法具有良好的适应性，解决了钢种在海上风电厚钢板焊接难题。高效低成本绿色制造、使用技术，交货状态由正火拓展至TMCP、交货期缩短10-25天，颠覆国内传统海上风电用钢正火工艺生产现状，实现了制造、使用过程的绿色环保与节能减排，屈服强度由355MPa级别提升至460MPa级别，厚度规格80mm拓展至100mm。