## ¿ìËÙÀäÈ´¼°¿ìËÙ¼ÓÈÈ¼¼ÊõµÄ¿ª·¢ºÍÓ
成果名称： | 快速冷却及快速加热技术的开发和应用
登记日期： | 2022-07-19
完成单位： | 宝钢湛江钢铁有限公司
完成人员： | 张理扬,李俊,王骏飞,陈浩杰,刘华飞,王健,张利祥,高兴健,胡广魁,谭秀琴,杨波,路凤智,吴长生,万照堂,王甲子,白云武,潘欢军,马新建,倪尔鑫,杜瑶,王彦辉,唐春春,张新瑞,秦源孝,吴元志
研究起止日期： | 2017-09-01至2022-04-30
主要应用行业： | 制造业
高新技术领域： | 先进制造
评价单位： | 宝钢湛江钢铁有限公司
评价日期： | 2022-05-06
成果简介： | 一、项目来源与背景 项目来源于企业公司级科研项目《快速加热与快速冷却技术的开发和应用》及国家科技支撑项目《新一代节能高效连续热处理关键技术研究及示范》编号：2011BAE13B00。 项目背景：冷冲压成型用冷轧高强钢，特别是超高强钢的生产，其最核心技术之一是快速冷却技术，随着快速加热技术研究逐渐深入，研究发现相对成熟的快速冷却技术结合新开发的快速加热技术组合应用形成的快速热处理技术将会颠覆传统的冷轧带钢退火生产工艺，带来革命性的变化，可使热处理线大幅缩短，建设投资、生产成本也可显著降低，而且对“双碳”目标的实现、绿色制造和智慧制造的实现都有促进作用。本项目在快速加热与快速冷却技术开发的基础上，结合湛江钢铁基地建设，在新建冷轧厂对相对成熟的快速冷却技术及部分快速加热技术进行工业应用，为后续快速热处理示范线建设和推广应用奠定了坚实基础。 二、技术原理及性能指标 技术原理： 高氢喷气冷却技术通过提高喷射氮氢混合气体氢的浓度和喷射气体的流速来提高带钢冷却速度，并通过机组底部强力风机向上鼓吹空气来使得楼层板镂空的高氢区域泄漏的氢气能快速稀释吹散，并从厂房顶部气楼迅速放散确保安全性。 气雾冷却技术通过雾化喷嘴结构改进，将水、气同时喷射到带钢上在喷射过程中雾化改为低压的水从喷嘴向上冒出，用高速气体喷吹雾化再喷到带钢上，在没有喷吹气流时，水在自身重力作用下滴落，下方用导流盘接住并排放，避免了水滴撒落到正下方锌锅的液锌表面，实现了气雾冷却工艺设备的本质化安全。 开发了第二代新型直火加热技术，在第一代冲击式预混型短火焰直火加热技术基础上，通过增加虚拟点火烧嘴系统和炉顶辊室的水冷系统，避免了燃烧火焰不稳定、炉顶辊室温度过高问题，使得直火炉系统更加稳定并省去了直火炉顶部炉喉密封辊，降低了直火炉的故障率，使得直火炉能长期稳定生产。 喷气辐射复合加热技术开发，该技术通过巧妙设计辐射管和喷箱的结构，实现了辐射加热与喷气对流加热的组合应用，提高了加热速率和温度均匀性。 开发了新型的纵横磁复合加热技术，不仅实现了纵磁感应加热和横磁感应加热设备的国产化，而且率先实现了两种电磁感应加热单元的串联组合应用。 通过直火加热、喷气辐射复合加热、纵磁感应加热、横磁感应加热、纵横磁复合加热实现带钢快速加热；通过高氢冷却、气雾冷却、高速喷气冷却实现带钢的快速冷却；并通过它们的组合应用，颠覆了传统连退生产工艺，实现了带钢快热快冷热处理工艺示范，显著缩短了连退生产线。 性能指标： 高氢冷却，冷却速率≥120℃/s·mm； 气雾冷却，冷却速率≥200℃/s·mm； 新型直火加热，加热速率≥60℃/s·mm； 喷气辐射复合加热，加热速率≥42℃/s·mm，加热均匀性达到±5℃； 纵横磁复合感应加热，加热速率大于等于100℃/s·mm，加热均匀性达到±7℃。 三、技术的创造性与先进性 通过设备结构改进改变水的雾化方法，独立开发了本质安全型气雾冷却技术，并在广东省4条产线实现了工业应用，用户评价优于进口技术；通过喷气与辐射复合应用及耐超高温风机研发，自主开发全新的喷气辐射复合加热技术，并实现小试和中试，热效率及NOx排放达到国际领先水平；率先自主研发出低成本纵横磁复合感应加热技术，并实现了小试和中试，技术水平达到了国际领先水平。 四、技术的成熟程度，适用范围和安全性 第二代直火加热技术，已经成熟，适用于带钢快速加热；高氢冷却技术，已经成熟，安全可控，适用于200-750℃带钢快速冷却；独立开发的本质安全型气雾冷却技术，已经成熟，安全性优于进口技术，适用于750℃以下带钢快速冷却；喷气辐射复合加热技术，相对成熟，实现了中试，下一步将应用于工业线，适用于带钢的快速加热和均热，特别是800℃以下的快速加热；纵磁感应加热，已经成熟，适用于720℃以下带钢快速加热；横磁感应加热尚处于工业试用阶段，适用于各种金属各个温度区间快速加热，相对于传统的辐射管加热，温度越高成本越具有优势；纵横磁复合加热实现了中试，即将应用于新建的实验线，特别适用于低成本“零碳”排放产线建设；高速喷气冷却技术已经成熟，安全可靠。 五、应用情况及存在的问题 第二代直火加热技术、高氢喷气冷却技术已在广东宝钢湛江钢铁冷轧厂稳定应用；气雾冷却技术和高速喷气冷却技术已在广东宝钢湛江钢铁冷轧厂、广州GJSS冷轧厂实现了大规模工业应用；纵磁感应加热在广东宝钢湛江钢铁冷轧厂实现了工业应用；横磁感应加热技术在广东宝钢湛江钢铁冷轧厂首次开展工业应用。 横磁感应加热技术属新技术首次试用，广东宝钢湛江钢铁三冷轧项目引进法国进口单元设备，该横磁感应加热单元设备采用了水冷型马弗炉，法兰存在漏水问题，目前尚未彻底解决。本项目组自主开发的非水冷型马弗炉已完成中试，待后续开展工业验证。可见横磁感应加热技术尚未完全成熟，还有待进一步完善。 六、历年获奖情况 相关成果申报宝武重大奖中。